## Traço
EXEMPLO
Dosagem de Concreto de Alto Desempenho usando estatísticamente os traços já executados e divulgados na literatura técnica.
Segundo a NBR 12655 / 1996 : fc.médio = fck+ 6,6 MPa
Entrar : fc.médio (MPa) = fck (Mpa) + 6,6 >> | 80 | MPa
Entrar :Teor ( Microsílica / Cimento ) em % >> | 5 | << Usar menor que 10%
Cálculos iniciais
Água Total / Ligante Total = | 0.30829 | << Figura 1 = Ver Planilha 2 Coef. Correlação R = 0,82
Ligante Total (kg/m3) = | 494.0519 | << Figura 2 = Ver Planilha 4 Coef. Correlaçaõ R= 0,64
Água total ( kg/m3) = | 152.3123 | 149.9588 | << Figura 3 = Ver Planilha 3 Coef. Correlação R=0,59
Cimento ( kg/m3 ) = | 470.5257
microsílica ( kg/m3) = | 23.5263
Agregado Total (kg/m3) = | 1794.5 | << Figura 4 = Ver planilha 5 |  | 1821.08 | << Ver Planilha 7
Relação Pedra / Areia = | 1.5558 | << Figura 6 =Ver planilha 6 coef.Correlação = 0,153 |  | 1.533 | Coef.Correlação=0,08
Agregado graúdo( kg/m3) = | 1092.3715
Areia ( kg/m3)= | 702.1285
Peso total (kg/m3) = | 2440.8642
Superplastificante x Ligante total , Litros/m3 = | 8.6199 | <<< Fig 7 = Ver planilha 8 Coef. Correlação R=0,48
Superplastificante x fc , Litros/m3 = | 8.48 | <<< Fig 8 = Ver planilha 9 Coef. correlação R=0,75
Superplastificante x ( ägua / ligantes ), Litros/m3 = | 8.3693 | <<< Fig 9 = Ver planilha 10 Coef. correlação R= 0,68
Traço Tentativa ( kg /m3 ) com Agregados Secos
CONCRETO COM SEIXO ROLADO
Cimento = | 470.5257
Microsílica = | 23.5263
Água total ( já incluida a do SP ) = | 152.3123
Areia = | 702.1285
Seixos rolados = | 1092.3715
Peso total = | 2440.8642
SP =Superplastificante (litro/m3) = | 8.6199
CONCRETO COM PEDRA BRITADA
Para melhorar a Trabalhabilidade do Concreto substituir pedra britsda por argamassa
ENTRAR a ( % ) da pedra a substituir por argamassa >> | 2 | << usual é 2%
| TRAÇO FINAL | kg/m3 concreto
Cimento = | 477.0771 | kg/m3 concreto
Microsílica = | 23.8539 | kg/m3 concreto
Água total ( já incluida a do SP ) = | 154.433 | <<< Água Total = Água adicionada + Água contida na areia + Água contida na pedra + Água do superplastificante
Areia = | 711.9046 | kg/m3 concreto | ENTRAR Umidade na areia (%) >> | 2 | >>> Água contida na areia = | 14.2381 | kg/m3 concreto
Pedra britada = | 1070.5241 | kg/m3 concreto | ENTRAR Umidade da pedra (%) >> | 0.5 | >>> Àgua contida na pedra = | 5.3526 | kg/m3 concreto
Superplastificante ( litro/m3 )= | 8.7399 | litros/m3 concreto | ENTRAR Água no Superplastificante ( % ) >> | 60 | >>> Água contida no superplastificante 60% = | 5.244 | kg/m3 concreto
Peso total = | 2446.5326 | kg/m3 concreto |  |  | água a descontar = | 24.8347 | kg/m3 de concreto
Água corrigida a ser realmente adicionada à mistura = | 129.5983 | kg/m3 concreto
Ajustar o traço experimentalmente !
Cálculos intermediários
Parcela ( % em peso) de pedra substituida por argamassa
|  |  |  | 2 | %
|  |  |  | Volume de pedra ( litros ) retirado | peso retirado (kg)
|  |  |  | 8.2443 | 21.8474 | retirado
Argamassa feita com 1,0 kg de cimento
densidade |  | peso ( kg ) | volume (litros) |  | adicionar (kg)
3.15 | cimento ( 1,0 kg ) | 1 | 0.31746 |  | 6.5514 | cimento ( kg )
2.2 | microsilica ( kg ) | 0.05 | 0.022727 |  | 0.32757 | microsilica ( kg )
1 | água ( kg ) | 0.32371 | 0.32371 |  | 2.1207 | água ( kg )
2.51 | areia ( kg ) | 1.4922 | 0.59451 | densidade da argamassa | 9.7761 | areia ( kg )
| argamassa ( kg ) | 2.8659 | 1.2584 | 2.2774 | 18.7758 | argamassa ( kg )
|  | Peso da argamassa com 1 kg de cimento | Litros de argamassa por kg de cimento | Peso especifico da argamassa | Acréscimo de argamassa em kilogramas
[5 empty] | 8.2443 | argamassa em litros
Note on B20: Usar apenas para concreto com fcm > 50 MPa
Note on B25: Água Total = ( Água Total /Ligante) x (Ligante Total)
Note on B26: Considerando 10% de microsílica
Note on B27: 10% do peso de cimento
Note on C25: Planilha 3 = Água Total x fc