## Traço em massa
Traço ABCP
Concreto e cimento |  |  |  | Cálculos - traço em massa |  |  | Traço em massa:
fck | 35 | MPa |  | fc28 | 41.6 | MPa | 1 : 1,64 : 0,9 : 1,36 : 0,45
sd | 4 | MPa |  | Cc | 444.44 | kg/m³
a/c | 0.45 |  |  | Cb | 1005 | kg/m³ | Cc = | 444.44 | kg/m³
Abatimento | 6 | cm |  | Cb0 | 402 | kg/m³
gama_c | 3100 | kg/m³ |  | Cb1 | 603 | kg/m³
Agregado Miúdo |  |  |  | Vm | 0.277387 | m³
MF | 2.8 |  |  | Cm | 729.5277 | kg/m³
gama_real | 2630 | kg/m³
Agregado Graúdo |  |  |  | a= | 53.88% | =(Cc+Cm)/(Cc+Cm+Cb)
Dmax | 19 | mm
gama_uc | 1500 | kg/m³
gama_real | 2650 | kg/m³
Ca | 200 | l/m³ | Tabela ABCP
Vb | 0.67 | m³/m³ | Tabela ABCP

## Consumo de materiais
Consumo de materiais para concreto
6 | CP
Volume= | 0.03180863 | m³ | 31.80863 | litros
|  | areia | B0 | B1 | água
Traço = | 1 : | 1.64 | 0.9 | 1.36 | 0.45
Cc= | 444.44 | kg/m³
Cm= | 729.5277 | kg/m³
Cb0= | 402 | kg/m³
Cb1= | 603 | kg/m³
Reserva= | 25%
Peso cim= | 17.68 | kg |  | Vol Água (L)= | 7.96
Peso_areia= | 29.01 | kg
Peso_B0= | 15.99 | kg
Peso_B1= | 23.98 | kg

## Dosagem Experimental
Dosagem Experimental
Correção do Abatimento - Popovics
Iteração | Vol água (L) | abat obs (cm) | Vol água a acrescentar (L) | Vol água acrescentado (L) | Massa de cimento a acresc (kg)
0 | 7.96 | 1 | 1.56 | 1 | 2.22
1 | 9.52 | 4.5 | 0.28 | 0.25 | 0.56
2 | 9.8 | 5.5 | Ok!
Adição de materiais
Iteração | Massa Cim (kg) | Massa areia (kg) | Massa B0 (kg) | Massa B1 (kg) | Vol água (L)
0 | 17.68 | 29.01 | 15.99 | 23.98 | 7.96
1 | 2.22 |  |  |  | 1
2 | 0.25 |  |  |  | 0.56
3 | 0 |  |  |  | 0
FINAL | 20.15 | 29.01 | 15.99 | 23.98 | 9.52
TRAÇO FINAL | 1 | 1.44 | 0.79 | 1.19 | 0.47
TRAÇO 1:m | 1 | 3.42
inicial | 1 | 3.901584
|  | Massa Fôrma = | 6.6 | kg
|  | Massa Fôrma + Concreto = | 18.86 | kg
|  | gconc= | 2.31258 | kg/L
|  | Cconc= | 472.9203 | kg/m³